## Hoja1
TECHGNOTIP 200 - CALCULO DE LIMITES DE VISCOSIDAD DE ACEITES PARA MOTORES DE COMBUSTION INTERNA REF.: ISO 14830:2019
VALOR DE LA VISCOSIDAD DEL ACEITE NUEVO, SIN USAR EN cSt @ 100 °C. ESTO ES EL PUNTO ALFA (Ʌ), LINEA BASE, BASE CERO O VALOR "NOMINAL" DE ACUERDO CON LA NOMENCLATURA DE ISO 14830:2019 | 14 | RECORDAR QUE LA VISCOSIDAD ES LA RESISTENCIA A FLUIR, ES TAMBIEN UNA MEDIDA DE LA FRICCION INTERNA DE LAS MOLECULAS DEL ACEITE ENTRE SI Y ES LA PROPIEDAD FISICA MAS IMPORTANTE PARA FINES DE LUBRICACION, DADO QUE ES UNA MEDIDA DEL ESPESOR DE LA PELICULA LUBRICANTE QUE MANTIENE SEPARADAS A LAS SUPERFICES. NOTA: POSIBLES CAUSAS RAIZ DE AUMENTO DE LA VISCOSIDAD: OXIDACION DEL ACEITE POR FORMACION DE POLIMEROS, ACEITE MUY USADO SIN QUE HAYA HABIDO CONTAMINACION CON COMBUSTIBLE, ALTA PRESENCIA DE SOLIDOS (HOLLIN), ALTA PRESENCIA DE AGUA, PUES ESTA FAVORECE LA FORMACION DE LODOS Y OXIDACION DEL ACEITE, CONTAMINACION CON OTRO ACEITE DE MAYOR VISCOSIDAD, LA CONTAMINACION CON GLICOL (POR EJEMPLO, EL QUE PROCEDE DEL SISTEMA DE ENFRIAMIENTO, DEL ANTICONGELANTE) DA LUGAR A LA FORMACION DE UN GEL QUE CONLLEVA EL INCREMENTO EN LA VISCOSIDAD. POR OTRO LADO, CAUSAS QUE EXPLICAN LA REDUCCION DE LA VISCOSIDAD EN ESTE TIPO DE ACEITE: CONTAMINACION CON OTRO ACEITE DE MENOR VISCOSIDAD, CONTAMINACION CON COMBUSTIBLE O, EN EL CASO DE ACEITES MULTIGRADO QUE LLEVAN EN SU FORMULACION UN POLIMERO LLAMADO MEJORADOR DEL INDICE DE VISCOSIDAD, EL CIZALLAMIENTO PUEDE ROMPER TAL COMPONENTE Y, CON ELLO, SE TENDRIA UNA REDUCCION DE LA VISCOSIDAD
LIMITE CRITICO SUPERIOR= | 16.1
LIMITE DE PRECAUCION SUPERIOR= | 15.12
LIMITE DE PRECAUCION INFERIOR= | 13.44
LIMITE CRITICO INFERIOR= | 12.88